## List1
Výrobce: EASY DRIVE s.r.o., IČ26209497 |  |  |  |  | Výrobce: EASY DRIVE s.r.o., IČ26209497
9.května 346, 533 72 Moravany, CZ |  |  |  |  | 9.května 346, 533 72 Moravany, CZ
2018 |  |  |  |  | 2018
EN14592:2008 |  |  |  |  | EN14592:2008
Název: |  |  | VRUT DO DŘEVA |  | Název: |  |  | VRUT DO DŘEVA
Jedinečný identifikační kód: |  |  | Ch.Pa.F/P.Sc.Z.W |  | Jedinečný identifikační kód: |  |  | Ch.Pa.F/P.Sc.Z.W
Zamýšlené použití: |  | PRO DŘEVĚNÉ NOSNÉ KONSTRUKCE |  |  | Zamýšlené použití: |  | PRO DŘEVĚNÉ NOSNÉ KONSTRUKCE
Rozměry: | Průměr(mm): |  |  | 3.5 | Rozměry: | Průměr(mm): |  |  | 4
| Délka(mm): |  |  | 16÷40 |  | Délka(mm): |  |  | 30÷80
Tvar: Kruhový průřez, půlkulatá hlava, |  |  |  |  | Tvar: Kruhový průřez, půlkulatá hlava,
drážka UQ,SQ,PH,PZ,TX,závit celý nebo částečný |  |  |  |  | drážka UQ,SQ,PH,PZ,TX,závit celý nebo částečný
Materiál: | Tvrzená úhlíková ocel |  |  |  | Materiál: | Tvrzená úhlíková ocel
Mechanické vlastnosti: |  |  |  |  | Mechanické vlastnosti:
Moment kluzu Myk(Nmm): |  |  |  | 2226 | Moment kluzu Myk(Nmm): |  |  |  | 4003
Parametr vytažení f ax,k(N/mm2): |  |  |  |  | Parametr vytažení f ax,k(N/mm2):
| kolmo k vláknům: |  |  | 17.8 |  | kolmo k vláknům: |  |  | 17.26
| ve směru vláken: |  |  | 12.72 |  | ve směru vláken: |  |  | 12.59
| pro hustotu dřeva pk(kg/m3): |  |  | 400 |  | pro hustotu dřeva pk(kg/m3): |  |  | 400
Param. protažení hlavy f head,k(N/mm2): |  |  |  | 29 | Param. protažení hlavy f head,k(N/mm2): |  |  |  | 28.97
| pro hustotu dřeva pk(kg/m3): |  |  | 400 |  | pro hustotu dřeva pk(kg/m3): |  |  | 400
Únosnost v tahu f tens,k(kN): |  |  |  | 3.79 | Únosnost v tahu f tens,k(kN): |  |  |  | 5.37
Torzní poměr f tor,k/R tor,k: |  |  |  | 2.84 | Torzní poměr f tor,k/R tor,k: |  |  |  | 3.68
| pro hustotu dřeva pk(kg/m3): |  |  | 450 |  | pro hustotu dřeva pk(kg/m3): |  |  | 450
Trvanlivost(ochana proti korozi): |  |  |  |  | Trvanlivost(ochana proti korozi):
| zinkochromát, třída provozu: |  |  | 1 |  | zinkochromát, třída provozu: |  |  | 1
| dle EN 1995-1-1 |  |  |  |  | dle EN 1995-1-1
Prohlášení o vlastnostech č.: |  |  | POV0022018ED |  | Prohlášení o vlastnostech č.: |  |  | POV0022018ED
Oznámený subjekt č.: |  |  |  | 1015 | Oznámený subjekt č.: |  |  |  | 1015
Výrobce: EASY DRIVE s.r.o., IČ26209497 |  |  |  |  | Výrobce: EASY DRIVE s.r.o., IČ26209497
9.května 346, 533 72 Moravany, CZ |  |  |  |  | 9.května 346, 533 72 Moravany, CZ
2018 |  |  |  |  | 2018
EN14592:2008 |  |  |  |  | EN14592:2008
Název: |  |  | VRUT DO DŘEVA |  | Název: |  |  | VRUT DO DŘEVA
Jedinečný identifikační kód: |  |  | Ch.Pa.F/P.Sc.Z.W |  | Jedinečný identifikační kód: |  |  | Ch.Pa.F/P.Sc.Z.W
Zamýšlené použití: |  | PRO DŘEVĚNÉ NOSNÉ KONSTRUKCE |  |  | Zamýšlené použití: |  | PRO DŘEVĚNÉ NOSNÉ KONSTRUKCE
Rozměry: | Průměr(mm): |  |  | 5 | Rozměry: | Průměr(mm): |  |  | 6
| Délka(mm): |  |  | 40÷120 |  | Délka(mm): |  |  | 50÷200
Tvar: Kruhový průřez, půlkulatá hlava, |  |  |  |  | Tvar: Kruhový průřez, půlkulatá hlava,
drážka UQ,SQ,PH,PZ,TX,závit celý nebo částečný |  |  |  |  | drážka UQ,SQ,PH,PZ,TX,závit celý nebo částečný
Materiál: | Tvrzená úhlíková ocel |  |  |  | Materiál: | Tvrzená úhlíková ocel
Mechanické vlastnosti: |  |  |  |  | Mechanické vlastnosti:
Moment kluzu Myk(Nmm): |  |  |  | 6896 | Moment kluzu Myk(Nmm): |  |  |  | 13840
Parametr vytažení f ax,k(N/mm2): |  |  |  |  | Parametr vytažení f ax,k(N/mm2):
| kolmo k vláknům: |  |  | 17.7 |  | kolmo k vláknům: |  |  | 16.01
| ve směru vláken: |  |  | 12.74 |  | ve směru vláken: |  |  | 12.34
| pro hustotu dřeva pk(kg/m3): |  |  | 400 |  | pro hustotu dřeva pk(kg/m3): |  |  | 400
Param. protažení hlavy f head,k(N/mm2): |  |  |  | 26.6 | Param. protažení hlavy f head,k(N/mm2): |  |  |  | 25.94
| pro hustotu dřeva pk(kg/m3): |  |  | 400 |  | pro hustotu dřeva pk(kg/m3): |  |  | 400
Únosnost v tahu f tens,k(kN): |  |  |  | 8.98 | Únosnost v tahu f tens,k(kN): |  |  |  | 13.51
Torzní poměr f tor,k/R tor,k: |  |  |  | 2.96 | Torzní poměr f tor,k/R tor,k: |  |  |  | 3.73
| pro hustotu dřeva pk(kg/m3): |  |  | 450 |  | pro hustotu dřeva pk(kg/m3): |  |  | 450
Trvanlivost(ochana proti korozi): |  |  |  |  | Trvanlivost(ochana proti korozi):
| zinkochromát, třída provozu: |  |  | 1+2 |  | zinkochromát, třída provozu: |  |  | 1+2
| dle EN 1995-1-1 |  |  |  |  | dle EN 1995-1-1
Prohlášení o vlastnostech č.: |  |  | POV0022018ED |  | Prohlášení o vlastnostech č.: |  |  | POV0022018ED
Oznámený subjekt č.: |  |  |  | 1015 | Oznámený subjekt č.: |  |  |  | 1015